## DISEÑO IDEAL (2)
| Largo | ancho | Alto | [11 empty] | FALSE | 1/4 saco | 20 | 10 | 40 | 10 | 3 | 0.82 | 1.82
Medidas= | 7.47 | 3.39 | 0.06875 | [12 empty] | 1/2 saco | 15 | 10 | 35 |  | 21/2 | 0.85
[16 empty] | 3/4 saco | 10 |  | 30 |  | 2 | 0.88
Volumen= | 1.740976875 | f 'c = | 160 | Kg/cm2 | [11 empty] | 1 saco | 5 |  | 25 |  | 11/2 | 0.93
[16 empty] | 1 1/4 saco | 4 |  | 20 |  | 1 | 1
Cemento = | 447.2686256 | Asento = | 4 | Pulg. | [11 empty] | 1 1/2 saco | 3 |  | 15 |  | 3/4 | 1.05
[16 empty] | 1 3/4 saco | 2 |  | 10 |  | 1/2 | 1.14
Agua = | 361.7147587 | b= | 0.6 | [12 empty] | 2 saco | 1 |  | 5 |  |  |  | 1.05
|  |  | Fino | Grueso
Arena = | 2036.319083 | % Hdad = | 1 | 1
Piedra = | 1357.546055 | % Abn = | 2 | 1
Pal Arena= | 271.51
Pal Piedra= | 226.26
Peso= | 2570.027544 | Piedra Nº = | 3/4 | Pulg.
Costo = | 145.7825649 | Desviacion Estandar "s" = |  | 10 | %
| 0.3 |  | 0.31
| 4.2 |  | 1.2
| 0.12 | 0.1512 | 0.1
Factor Z = |  | 1.282 | 0.0372
2
0.21
|  |  | 0.06 | 0.0252
| Fractil = | 10 | % | 0.2136
| gG = | 2.7
| gA = | 2.64
| F Corr. Agregado | 1.05
| a= | 0.7640841019 | [14 empty] | -1
| Cemento = | 253.0092454 |  | Kg.
| Agua = | 193.3203421 |  | Kg.
| Arena = | 1151.897373 |  | Kg.
| Piedra = | 767.9315818 |  | Kg.
| Densidad = | 2377.451654 |  | Kg/m3
Correcion de Agua por condicion de los agregados
| Gw= | 0 |  | Kg.
| Aw= | 11.2931115 |  | Kg.
| Agua Necesaria= | 204.6134536 |  | Kg.
Bs.
COSTOS
| MATERIALES | [6 empty] | Totales
| Cemento = | 8 |  | Saco | 79.51442233
| Arena = | 30 |  | m3 | 38.18098281
| Piedra = | 30 |  | m3 | 28.08715977
145.7825649
| Mano de Obra | Cant. |  |  | Jornal | Nº Horas por m3
| Obreros | 2 |  | 3000 | Hora/hombre | 1 | 6000
| Maestro | 0 |  | 8000 | Hora/hombre | 1 | 0
6000
| Equipo | dias |  |  | Aquiler*Dia
| Trompo | 0 |  |  | 35000 |  |  | 0
Costo Materiales + Mano de obra+Equipo
6145.782565
Peso por Palas Arena
[8 empty] | 4 Palas | 28
[8 empty] | 4 Palas | 25.5
[8 empty] | Total = | 6.6875
Peso por Palas Piedra Picada
[8 empty] | 3 Palas | 18.5
[8 empty] | 3 Palas | 19
[8 empty] | Total = | 6.25
Dosificacion Por Saco de Cemento
[8 empty] | Cemento= | 10.52396766 | Sacos
[8 empty] | Agua= | 18.08573793 | Cuñetes | 0.08573793405
[8 empty] | Arena= | 304.4963115 | Paladas | 1.522481558 | m3
[8 empty] | Piedra= | 217.2073689 | Paladas | 1.086036844 | m3
[8 empty] | Volumen cuñete= |  | 0.02 | m3
[12 empty] | 53.5 |  | 31.04
[10 empty] | 50 |  | 26.75 | kg
[11 empty] | 1 m3 de Arena Equivale => | 1337.5

## computos
Geometria de los Elementos Estructurales
Concreto
|  | 1 | [28 empty] | 0.2
[13 empty] | 0.3 | [8 empty] | 0.2 |  |  |  | 0.25 | [5 empty] | 0.35 |  |  | 0.2
[27 empty] | 0.25 | [8 empty] | 0.3
Zapatas | [5 empty] | 1 |  |  | Pedestales | [6 empty] | 0.3 |  | Vigas de Rioatras |  |  |  |  | 0.25 | Columnas |  |  |  |  | Vigas de Cargas |  |  |  | Vigas de amarre
[16 empty] | h= | 0.7 | [9 empty] | h= | 2.8
[6 empty] | e= |  | 0.3 |  |  |  |  | V= | 1.512 | [6 empty] | V= | 6.955 |  |  | V= | 4.2 |  |  |  | V= | 5.25 |  |  | V= | 4.224 |  | Total P.B= | 29.341
|  |  | V= | 7.2 | [32 empty] | Total P.1= | 13.674
43.015
Nº Columnas= |  |  |  | 24
ml columnas= |  |  |  | 67.2
ml V.R= |  |  |  | 139.1
ml V.C= |  |  |  | 75
ml V.S= |  |  |  | 70.4
Acero
p.u
Zapatas |  |  | 22 |  | piezas |  | x | 1.2 |  | = | 26.4 | ml |  | x | 633.6 |  | ml | 105.6 | Ø | 1/2 |  | 5.5 | 580.8
Pedestales
| A. long. |  | 4 |  | piezas |  | x | 1.2 |  | = | 4.8 | ml |  | x | 115.2 |  | ml | 19.2 | Ø | 1/2 |  | 5.5 | 105.6
| Estribos |  | 8 |  | piezas |  | x | 1.12 |  | = | 8.96 | ml |  | x | 215.04 |  | ml | 35.84 | Ø | 3/8 |  | 4 | 143.36
Columnas
| A. long. |  | 4 |  | piezas |  | x | 2.8 |  | = | 11.2 | ml |  | x | 268.8 |  | ml | 44.8 | Ø | 1/2 |  | 5.5 | 246.4
A. long. Fund. |  |  | 4 |  | piezas |  | x | 1.3 |  | = | 5.2 | ml |  | x | 124.8 |  | ml | 20.8 | Ø | 1/2 |  | 5.5 | 114.4
Estribos Z.C |  |  | 19.2 |  | piezas |  | x | 1.2 |  | = | 23.04 | ml |  | x | 552.96 |  | ml | 92.16 | Ø | 3/8 |  | 4 | 368.64
Estribos C |  |  | 12.8 |  | piezas |  | x | 1.2 |  | = | 15.36 | ml |  | x | 368.64 |  | ml | 61.44 | Ø | 3/8 |  | 4 | 245.76
1
10
1
0.785

## DISEÑO IDEAL
[15 empty] | 1/4 saco | 20 | 10 | 40 | 10 | 3´´ | 0.82 | 1.82
|  |  | DISEÑO DE MEZCLAS | [11 empty] | 1/2 saco | 15 | 10 | 35 |  | 21/2´´ | 0.85
[15 empty] | 3/4 saco | 10 |  | 30 |  | 2´´ | 0.88
| Fractil = | 10 | % |  |  | Desviacion Estandar "s" = |  | 10 | [6 empty] | 1 saco | 5 |  | 25 |  | 11/2´´ | 0.93
[15 empty] | 1 1/4 saco | 4 |  | 20 |  | 1´´ | 1
| f 'c = | 250 | Kg/cm2 |  |  | Factor Z = |  | 1.282 | [6 empty] | 1 1/2 saco | 3 |  | 15 |  | 3/4´´ | 1.05
[15 empty] | 1 3/4 saco | 2 |  | 10 |  | 1/2´´ | 1.14
| Asentamiento = | 5 | Pulg. |  |  |  | b = | 0.55 | [6 empty] | 2 saco | 1 |  | 5 |  |  |  | 1.05
| gG = | 2.7 | [5 empty] | Fino | Grueso
[6 empty] | % de Humedad = |  | 0 | 0
| gA = | 2.64
[6 empty] | % de Absorcion = |  | 2 | 1
| Piedra Nº = | 3/4´´ | Pulg.
| F Corr. Agregado | 1.05
[5 empty] | f 'c = | 250 | Kg/cm2
| a= | 0.5701954084 |  |  | = | 0.109 | m3 | [8 empty] | -1
[6 empty] | Equivalencia en Litros = |  | 109 | Lt.
| Cemento = | 383.6142007 | Kg. |  | Cemento = | 42.45806666 | Kg.
| Agua = | 218.7350559 | Kg. |  | Agua = | 27.13717376 | Kg.
| Arena = | 954.6789566 | Kg. |  | Arena = | 105.6629882 | Kg.
| Piedra = | 781.1009645 | Kg. |  | Piedra = | 86.45153583 | Kg.
| Densidad = | 2364.582046 | Kg/m3 |  | = | 2401.007013 | Kg/m3
Correcion de Agua por condicion de los agregados
| Gw= | 7.733672916 | Kg.
| Aw= | 18.71919523 | Kg.
| Agua Necesaria= | 245.187924 | Kg.
[5 empty] | Costo = | 11.31793423 | Bs.
COSTOS
| MATERIALES | [6 empty] | Totales
| Cemento = | 8 | Saco | 7.548100739
| Arena = | 30 | m3 | 1.981181029
| Piedra = | 30 | m3 | 1.788652465
11.31793423
| Mano de Obra | Cant. |  | Jornal | Nº Horas por m3
| Obreros | 2 | 3000 | Hora/hombre | 1 |  | 6000
| Maestro | 0 | 8000 | Hora/hombre | 1 |  | 0
6000
| Equipo | dias |  | Aquiler*Dia
| Trompo | 0 |  | 35000 |  |  |  | 0
Costo Materiales + Mano de obra+Equipo
6011.317934
Peso por Palas Arena
[8 empty] | 4 Palas | 28
[8 empty] | 4 Palas | 25.5
[8 empty] | Total = | 6.6875
Peso por Palas Piedra Picada
[8 empty] | 3 Palas | 18.5
[8 empty] | 3 Palas | 19
[8 empty] | Total = | 6.25
Dosificacion Por Saco de Cemento
[8 empty] | Cemento= | 0.9990133331 | Sacos
[8 empty] | Agua= | 1.356858688 | Cuñetes | 0.3568586878
[8 empty] | Arena= | 15.80007301 | Paladas | 0.07900036503 | m3
[8 empty] | Piedra= | 13.83224573 | Paladas | 0.06916122866 | m3
[8 empty] | Volumen cuñete= |  | 0.02 | m3
[12 empty] | 53.5 |  | 31.04
[10 empty] | 50 |  | 26.75 | kg
[11 empty] | 1 m3 de Arena Equivale => | 1337.5

## COSTOS
| Costo por m3 | Costo del concreto
Cemento = | 9550 | 9010.545257
Arena = | 24000 | 14320.18435
Piedra = | 94000 | 50636.89011
costo total
|  | 73967.61972 | 8062.470549 | Bs.